## 项目自评
项目支出绩效自评表
（2020年度）
项目名称 |  |  | 仿真象牙钢琴键片的开发
主管部门及代码 |  |  | 120北京一轻控股有限责任公司 |  |  | 实施单位：北京乐器研究所
项目资金 （万元） |  |  |  |  | 年初预算数（A） | 全年执行数（B） | 分值（10分） | 执行率（B/A) | 得分 | 得分计算方法
|  |  | 年度资金总额： |  | 17万 | 17万 | 10 | 100% | 10 | 执行率*该指标分值，最高不得超过分值上限。
|  |  | 其中：财政拨款 |  | 17万 | 17万
其他资金
年度总体目标 | 年初设定目标： 一、研究并完成具有和象牙纹理相近的复合材料成型工艺，研制具有象牙质感及对水分能“呼吸”的仿真象牙琴键。 二、完成复合材料仿真象牙琴键片的制备及测试工作； 三、响应国家及上级主管部门政策，实现院企结合、完成科研成果转化； 四、在国际、国内重要学术期刊上发表相关高水平学术论文1-2篇； 五、申请发明专利1项。 |  |  |  |  | 年度总体目标完成情况综述：研究并完成具有和象牙性能相近的复合材料成型工艺， 已完成复合材料仿真象牙琴键片的制备及测试工作；将对象牙纹路做进一步优化。
绩效指标 | 一级指标 | 二级指标 | 三级指标 | 分值 | 年度指标值(A) | 全年实际值(B) | 得分计算方法 |  | 得分 | 未完成原因分析
| 产出指标(50分) | 数量指标 | 新型复合材料仿真象牙琴键片； | 10 | 100% | 10% | 完成值达到指标值，记满分；未达到指标值，按B/A或A/B*该指标分值记分。 |  | 10
|  | 质量指标 | 外观：象牙色及象牙纹理；密度：1.7-1.8g/cm3；硬度：≥5H；弯曲强度：≥120MPa；弯曲模量：≥10GPa；拉伸强度：≥50MPa；拉伸模量：≥8GPa；吸水率：1.8-2.8%（2.3%）；阻尼比：3.5~5.5%（180Hz）弯曲模量10GP | 20 | 100% | 72% | 1.若为定性指标，则根据“四档”原则分别按照指标分值的100-90%(含90%)、90-75%(含75%)、75-60%(含60%)、60-0%来记分。 |  | 14.4 | 对象牙纹路做进一步优化，其他指标均已达到要求。项目相应的学术论文及申报专利材料正在整理中。
|  |  | 发表学术论文1篇 申请发明专利1项 |  |  |  | 2.若为定量指标，完成值达到指标值，记满分；未达到指标值，按B/A或A/B*该指标分值记分。
|  | 进度指标 | 年初受疫情原因，启动时间调整 | 10 | 100% | 50% |  |  | 5 | 由于新冠疫情的影响，合作方为武汉理工大学，在2020年7月才允许员工进入学校，项目启动时间延期至7月开展
|  | 成本指标 | 控制在预算成本内 | 10 | 100% | 100% |  |  | 10
| 效果指标(40分) | 效益指标 | 改善现有钢琴白键片打滑、不吸汗、手感欠佳等缺点 | 30 | 100% | 80% | 1.若为定性指标，则根据“四档”原则分别按照指标分值的100-90%(含90%)、90-75%(含75%)、75-60%（含60%）、60-0%来记分。 |  | 24
2.若为定量指标，完成值达到指标值，记满分；未达到指标值，按B/A或A/B*该指标分值记分。
|  | 服务对象满意度指标 | 满足公众对钢琴键片的种类需求 | 10 | 100% | 100% | 同效益指标得分计算方式。 |  | 10
总分：83.4
注：1.得分一档最高不能超过该指标分值上限。
2.定性指标根据指标完成情况分为：达成预期指标、基本达成预期指标且效果较好效果、部分达成预期指标且具有一定效果、未达成预期指标且效果较差四档，分别按照该指标对应分值区间100-90%(含90%)、90-75%(含75%)、75-60%（含60%）、60-0%合理确定分值。
3.定量指标若为正向指标，则得分计算方法应用全年实际值（B）/年度指标值（A）*该指标分值；若定量指标为反向指标，则得分计算方法应用年度指标值（A）/全年实际值（B）*该指标分值。
4.请在“未完成原因分析”中说明偏离目标、不能完成目标的原因及拟采取的措施。